## Table 3
Материал | ρ·10-3, кг/м3 | Предел те- кучести при растя- жении σ0,2, МПа | Временное со- противление при растяже- нии σВ, МПа | Относительное удлинение δ, % | Удельная проч- ность σв/ρ, км | Рекомендуемое применение
Сталь 03Х11Н10М2Т-ВД (ЭП 678У-ВД) | 7.84 | 1150-1350 | 1300-1450 | 7-10 | 16,58- 18,49 | Шпангоуты, днища, кре-
Сталь 03Х11Н10М2Т2-ВД (ЭП 679-ВД) | 7.84 | 1600 | 1750 | 4 | 22.29 | Обечайки
Сталь 28Х3СНМВФА-Ш (СП-28Ш) | 7.83 | 1300 | 1600 | 7.5 | 20.8 | Обечайки
Сталь 33Х3СНМВФА-Ш (СП-33Ш) | 7.83 | 1400 | 1700 | 7 | 21.71 | Обечайки
Сталь 38Х3СНМВФА-Ш (СП-38Ш) | 7.83 | 1450 | 1800 | 7 | 23.1 | Обечайки
Сталь 43Х3СНМВФА-Ш (СП-43Ш) | 7.83 | 1500 | 1900 | 6 | 24.4 | Обечайки
Сталь 30Х3ГСНМВФА-Ш (СП-30Ш) | 7.83 | 1300 | 1600 | 7 | 20.43 | Шпангоуты, фланцы
Сталь Д6АС (США) | 7.8 | - | До 2100 | 8 | До 27,0 | Обечайки

## Table 4
Материал | ρ·10-3, кг/м3 | Предел те- кучести при растяжении σ0,2, МПа | Временное сопротивле- ние при рас- тяжении σВ, МПа | Относитель- ное удлине- ние, % | Удельная прочность σв/ρ, км | Рекомендуемое применение
Титановый сплав ВТ23 | 4.57 | – | 1050 – 1250 | 4 | 22,08 – 27,35 | Обечайки, фланцы, шпан- гоуты
Титановый сплав ВТ16 | 4.57 | – | 1050 – 1250 | 12 | 22,98 – 27,35 | Крепежные де- тали
Титановый сплав ВТ14 | 4.57 | – | 1200 – 1350 | 5,0 – 7,0 | 26,6 – 30,0 | Обечайки, фланцы, шпан- гоуты
Титановый сплав ОТ4 | 4.57 | – | 700 – 900 | 10,0 – 12,0 | 15,5 – 19,69 | Обечайки, шпангоуты
Титановый сплав ВТ5Л | 4.57 | 600 | 700 | 5 | 15.5 | Крышки
Титановый сплав ВТ20Л | 4.57 | 800 | 900 | 20.13 | 20.13 | Крышки
Титановый сплав Ti-6Al- 4V (США) | 4.5 | – | 950 – 1200 | Не менее 10 | 19,0 – 25,0 | Обечайки, шпангоуты
Титановый сплав Ti-13V- 11Cr-3Al (США) | 4.5 | – | 1400 | 5,0 – 7,0 | 28 | Обечайки, шпангоуты

## Table 5
Материал | ρ·10-3, кг/м3 | Предел те- кучести при растяжении σ0,2, МПа |  | Временное сопротивле- ние при рас- тяжении σВ, МПа | Относитель- ное удлинение δ, % |  | Удельная прочность σв/ρ, км |  | Рекомендуемое применение
Алюминиевый сплав АМг6М | 2.64 | 1210 – 160 |  | 290 – 320 | 15 |  | 10,98 – 12,12 |  | Обечайки, шпангоуты
Алюминиевый сплав В95 | 2.85 | 420 – 440 |  | 500 – 520 | 5,0 – 7,0 |  | 17,54 – 18,24 |  | Обечайки, шпангоуты, крышки
Таблица 2. Композиционные материалы с полимерной матрицей [12]
Материал |  |  | ρ·10-3, кг/м3 |  |  | Прочность при растяжении σр, МПа |  | Модуль упругости Е, ГПа
Стеклопластик на основе волокна ВМ-1 и эпоксидного связующего |  |  | 2.2 |  |  | 2100 |  | 70
Органоэпоксикомпозит |  |  | 1,3 – 1,38 |  |  | 1400 - 2200 |  | 78 – 95
Углепластик на основе жгута ВМН-4 и эпок- ситрифенольного связующего |  |  | 1.5 |  |  | 1020 |  | 180
Углепластик на основе волокна Торнелл-300 и эпоксидного связующего РР 313 |  |  | 1.55 |  |  | 1400 |  | 142.8

## Table 6
Деталь корпуса |  | Материал | ρ·10-3, кг/м3 |  |  | Временное сопро- тивление σв, МПа |  | Удельная прочность σв/ρ, км
Стыковочные фланцы |  | ВТ3-1 | 4.5 |  |  | 100 – 110 |  | 22,22 – 24,44
|  | ВТ-23 | 4.57 |  |  | 105 - 125 |  | 22,98 – 27,85
(закладные элементы) |  | 7049 | 2.74 |  |  | 50 |  | 18.2
Стыковочные шпан- гоуты |  | АМг6 | 2.64 |  |  | 29 |  | 11
|  | 7049 | 2.74 |  |  | 50 |  | 18.2
Таблица 4. Основные характеристики ТЗП [7]
Характеристика |  |  |  | Марка покрытия
|  |  |  | NBP (США) | SBP (США) |  | ЕРДМ (США) |  | Р-864, Р-998, РД-18 (СССР)
ρ·10-3, кг/м3 |  |  |  | 1,22 – 1,27 | 1.17 |  | 0,94 – 0,97 |  | 1,04 – 1,16
Относительное удлинение при разрыве, % |  |  |  | 450 – 600 | 550 – 800 |  | 600 – 900 |  | 300 – 650
Предел прочности при разрыве, МПа |  |  |  | 14 | 13,0 – 28,0 |  | 7 |  | 6,0 – 13,0
Коэффициент теплопроводности λт, Вт/(м·К) |  |  |  | 0,24 – 0,27 | 0,2 – 0,22 |  | 0,21 – 0,23 |  | 0,21 – 0,27
Удельная теплоёмкость, Ср, кДж/(кг·К) |  |  |  | 1.72 | 1.42 |  | 1.68 |  | 1.68
Таблица 5. Основные характеристики внешних ТЗП [7]
Характеристика | ρ·10-3, кг/м3 |  | Удельная теплоем- кость, Ср, кДж/(кг·К) |  |  | Разрушающее напряжение при растяжении, МПа |  | Относительное удлинение при раз- рыве, %
Отечественные | 0,32 – 0,8 |  | 0.4 |  |  | 0.5 |  | 5 – 10
Зарубежные | 0,24 – 0,89 |  | 0,1 – 0,3 |  |  | 0,4 – 1,0 |  | 2,5 – 3,6